## 导出说明
数据集版本 | 6ed1ec8666afcbd86ee11f5c236ffc579cdbe4952703fb7631c21ddef1c7654f
术语规则版本 | 2026-07-31-v3
导出时间 | 2026-08-01T09:22:39.355Z
筛选条件 | 证据等级：理化表征
记录数量 | 2
说明 | 空白单元格表示原始数据未记录；本文件未推断或补造缺失科研数据。

## 数据记录
记录 ID | 上传编号 | 标准名称 | 英文名称 | 别名 | 文献编号 | 文献标题 | 期刊 | 发表年份 | DOI | PMID | 原文链接 | 来源物种 | 来源类别 | 提取部位 | 提取方法 | 纯化方法 | 分子量数值 | 分子量单位 | 分子量测定方法 | 单糖组成原文 | 单糖组成标准化 | 单糖比例 | 糖苷键类型 | 主链描述 | 支链描述 | 分支位点 | 取代基修饰 | 结构完整度 | 活性大类 | 活性子类 | 证据等级 | 实验类型 | 实验模型 | 实验对象 | 终点指标 | 实验结论 | 机制通路 | 关键分子 | 审核状态 | 录入人 | 录入日期 | 备注
poly-0691 | U0142 | 龙眼多糖（LP） | Longan Polysaccharide (LP) |  | LIU_et_al_2015 | Rheological Properties of Polysaccharides from Longan (Dimocarpus longan Lour.) Fruit | International Journal of Polymer Science | 2015 | 10.1155/2015/967891 |  | https://doi.org/10.1155/2015/967891 | Dimocarpus longan Lour. cv. Shixia | 植物 | 果肉 | 热水提取法（90°C，2 h，重复3次；1:10 w/v）→离心→真空浓缩→4倍体积无水乙醇醇沉（4°C过夜） | 无水乙醇、无水乙醚、丙酮依次洗涤→真空干燥（45°C） | [11 empty] | 初步完整 |  |  | 理化表征实验 | 物理化学表征实验 | 稳态剪切实验；小振幅振荡剪切（SAOS）实验 | 不同浓度LP溶液（0.5%, 3.0%, 5.0%, 10% w/v）；含Na⁺溶液（5% LP + 0–250 mM NaCl）；含Ca²⁺溶液（5% LP + 0–250 mM CaCl₂） | 中性多糖含量（80.72%）；糖醛酸含量（5.27%）；蛋白质含量（13.10%）；表观黏度；储能模量（G'）；损耗模量（G''）；复数黏度（η*） | LP溶液为非牛顿假塑性流体，呈现剪切稀化行为，不符合Cox-Merz规则；浓度增加使黏度及模量升高。Na⁺和Ca²⁺的加入均可提高表观黏度及G'、G''，促进弱凝胶网络结构形成，Ca²⁺的影响显著强于Na⁺。 | 弱凝胶网络形成机制（盐离子诱导的分子间缔合与缠结） |  | 未标注
poly-0003 | U0003 | 火龙果果皮纤维 (Pitaya peel fibers) | Pitaya peel fibers |  | R0003 | Evaluation of the chemical characteristics and rheological behavior of pitaya (Hylocereus undatus) peel | Fruits | 2014 | 10.1051/fruits/2014028 |  | www.fruits-journal.org | 火龙果 | 植物 | 果皮 | 烘箱脱水，加水复水均质 | [13 empty] | 其他 | 理化特性 | 流变学特性 | 体外 | 动态振荡流变学测试 | 水合果皮匀浆 | 凝胶流体 | 剪切应力，储能模量，损耗模量 | 火龙果果皮富含不溶性纤维，表现出非牛顿流体行为，具有热稳定性的强凝胶特征。 |  | 待审核